## Цветовая маркировка
Цветная маркировка * | Материал (номер смеси) | Начальная проницаемость µ0 | Температурный коэффициент проницаемости +ppm/ºC | Проницаемость при подмагничивании постоянным током @ 62,83 А/см, 10 кГц
|  |  |  | %µ0 | µэфф
Красный/серый | -2 | 10 | 100 | 99 | 10
Серый/красный | -2/93 | 10 | 100 | 99 | 10
Жёлтый/красный | -8 | 35 | 300 | 91 | 32
Красный/жёлтый | -8/93 | 35 | 300 | 91 | 32
Чёрный/красный | -14 | 14 | 150 | 99 | 14
Зелёный/красный | -18 | 55 | 385 | 74 | 40.7
Красный/зелёный | -19 | 55 | 650 | 74 | 40.7
Жёлтый/белый | -26 | 75 | 825 | 51 | 38
Серый/зелёный | -28 | 22 | 510 | 91 | 20
Зелёный/серый | -30 | 22 | 510 | 91 | 20
Серый/жёлтый | -33 | 33 | 665 | 84 | 27.7
Жёлтый/серый | -35 | 33 | 665 | 84 | 27.7
Серый/голубой | -34 | 33 | 565 | 84 | 27.7
Серый/чёрный | -38 | 85 | 955 | 51 | 44
Зелёный/жёлтый | -40 | 60 | 950 | 62 | 37
Чёрный/чёрный | -45 | 100 | 1040 | 46 | 46
Зелёный/голубой | -52 | 75 | 650 | 59 | 44
*) Все цветные кодировки Micrometals защищены законом США. Бюро Патентов и Торговых Марок США зарегистрировало формальные номера и цветовые кодировки для марок -8, -18, -26 и -52
Кольцевые сердечники фирмы Philips из порошкового железа:
Цвет пластиковой оболочки:
2Р40 - темно-желтый,
2Р50 - темно-синий,
2Р65 - темно-красный,
2Р80 - темно-зеленый,
2Р90 - темно-коричневый.
Note on B3: -2 Низкая проницаемость этой смеси позволяет дросселю функционировать при значительной переменной составляющей индукции в сердечнике без возникновения чрезмерных потерь. Отлично подходит для высокочастотных применений.
Note on B4: -2/93 имеет высокую стабильность проницаемости при значительных токах подмагничивания. Является недорогой альтернативой смеси -2 в применениях, некритичных к потерям на высоких частотах.
Note on B5: -8 Этот материал имеет наименьшие потери среди всех марок и наилучшую стабильность проницаемости при больших токах подмагничивания. Отличный материал для высокочастотных применений, самый дорогой из перечисленных марок.
Note on B6: -8/93 Недорогой вариант материала -8 с более высоким уровнем потерь. Стабильность проницаемости и прочие параметры идентичны параметрам материала -8
Note on B7: -14 Аналогичен смеси -2, имеет незначительно более высокую проницаемость.
Note on B8: -18 Умеренные потери, как у материала -8, при более высокой проницаемости и невысокой стоимости.
Note on B9: -19 Недорогая альтернатива смеси -18 с незначительно большими потерями.
Note on B10: -26 Самая популярная среди смесей общего назначения. Широко используется в различных дросселях ИИП. В последнее время заменяется материалом -52
Note on B11: -28/-30 Высокая стабильность проницаемости, умеренная цена и низкая проницаемость позволяют использовать эти материалы при разработке дросселей для источников бесперебойного электропитания (ИБЭП) большой мощности.
Note on B12: -28/-30 Высокая стабильность проницаемости, умеренная цена и низкая проницаемость позволяют использовать эти материалы при разработке дросселей для источников бесперебойного электропитания (ИБЭП) большой мощности.
Note on B13: -33/-34/-35 Недорогая альтернатива смеси -8 для применений, не критичных к уровню потерь на высоких частотах. Хорошая стабильность при значительном подмагничивании постоянным током.
Note on B14: -33/-34/-35 Недорогая альтернатива смеси -8 для применений, не критичных к уровню потерь на высоких частотах. Хорошая стабильность при значительном подмагничивании постоянным током.
Note on B15: -33/-34/-35 Недорогая альтернатива смеси -8 для применений, не критичных к уровню потерь на высоких частотах. Хорошая стабильность при значительном подмагничивании постоянным током.
Note on B17: -40 Самый дешёвый из материалов. Имеет характеристики, идентичные смеси -26. Популярен в крупных типоразмерах.
Note on B18: -45 Имеет самую высокую начальную проницаемость. Подобен материалу -52 при более высоком значении потерь.
Note on B19: -52 Аналогичен популярному материалу -26, но имеет меньшие потери на высоких частотах. Рекомендуется для применения в новых разработках.

## Размеры и расчет
Кольцевые сердечники из распылённого железа
Количество Витков = | 28
Размеры без покрытия
Наименование | AL [нГн/Вит2] | D [мм] | d [мм] | h [мм] | le [мм] | Ae [мм2] | Ve [мм3] | L [мкГн]
T25-2 | 3.4 | 6.48 | 3.05 | 2.44 | 15 | 3.7 | 55 | 2.6656
T25-2/93 | 3.4 | 6.48 | 3.05 | 2.44 | 15 | 3.7 | 55 | 2.6656
T25-8 | 10 | 6.48 | 3.05 | 2.44 | 15 | 3.7 | 55 | 7.84
T25-8/93 | 10 | 6.48 | 3.05 | 2.44 | 15 | 3.7 | 55 | 7.84
T25-18 | 17 | 6.48 | 3.05 | 2.44 | 15 | 3.7 | 55 | 13.328
T25-26 | 24.5 | 6.48 | 3.05 | 2.44 | 15 | 3.7 | 55 | 19.208
T25-40 | 20.5 | 6.48 | 3.05 | 2.44 | 15 | 3.7 | 55 | 16.072
T25-45 | 31 | 6.48 | 3.05 | 2.44 | 15 | 3.7 | 55 | 24.304
T25-52 | 23 | 6.48 | 3.05 | 2.44 | 15 | 3.7 | 55 | 18.032
T26-8 | 24 | 6.73 | 2.67 | 4.83 | 14.7 | 9 | 133 | 18.816
T26-18 | 41.5 | 6.73 | 2.67 | 4.83 | 14.7 | 9 | 133 | 32.536
T26-26 | 57 | 6.73 | 2.67 | 4.83 | 14.7 | 9 | 133 | 44.688
T26-45 | 77 | 6.73 | 2.67 | 4.83 | 14.7 | 9 | 133 | 60.368
T26-52 | 56 | 6.73 | 2.67 | 4.83 | 14.7 | 9 | 133 | 43.904
T30-2 | 4.3 | 7.8 | 3.84 | 3.25 | 18.4 | 6 | 110 | 3.3712
T30-2/93 | 4.3 | 7.8 | 3.84 | 3.25 | 18.4 | 6 | 110 | 3.3712
T30-8 | 14 | 7.8 | 3.84 | 3.25 | 18.4 | 6 | 110 | 10.976
T30-8/93 | 14 | 7.8 | 3.84 | 3.25 | 18.4 | 6 | 110 | 10.976
T30-18 | 22 | 7.8 | 3.84 | 3.25 | 18.4 | 6 | 110 | 17.248
T30-26 | 33.5 | 7.8 | 3.84 | 3.25 | 18.4 | 6 | 110 | 26.264
T30-40 | 28 | 7.8 | 3.84 | 3.25 | 18.4 | 6 | 110 | 21.952
T30-45 | 40.5 | 7.8 | 3.84 | 3.25 | 18.4 | 6 | 110 | 31.752
T30-52 | 30.5 | 7.8 | 3.84 | 3.25 | 18.4 | 6 | 110 | 23.912
T37-2 | 4 | 9.53 | 5.21 | 3.25 | 23.1 | 6.4 | 147 | 3.136
T37-2/93 | 4 | 9.53 | 5.21 | 3.25 | 23.1 | 6.4 | 147 | 3.136
T37-8 | 12 | 9.53 | 5.21 | 3.25 | 23.1 | 6.4 | 147 | 9.408
T37-8/93 | 12 | 9.53 | 5.21 | 3.25 | 23.1 | 6.4 | 147 | 9.408
T37-18 | 18 | 9.53 | 5.21 | 3.25 | 23.1 | 6.4 | 147 | 14.112
T37-26 | 28.5 | 9.53 | 5.21 | 3.25 | 23.1 | 6.4 | 147 | 22.344
T37-40 | 24.5 | 9.53 | 5.21 | 3.25 | 23.1 | 6.4 | 147 | 19.208
T37-45 | 34 | 9.53 | 5.21 | 3.25 | 23.1 | 6.4 | 147 | 26.656
T37-52 | 26 | 9.53 | 5.21 | 3.25 | 23.1 | 6.4 | 147 | 20.384
T38-2 | 7.4 | 9.53 | 4.45 | 4.83 | 21.8 | 11.4 | 248 | 5.8016
T38-2/93 | 7.4 | 9.53 | 4.45 | 4.83 | 21.8 | 11.4 | 248 | 5.8016
T38-8 | 20 | 9.53 | 4.45 | 4.83 | 21.8 | 11.4 | 248 | 15.68
T38-8/93 | 20 | 9.53 | 4.45 | 4.83 | 21.8 | 11.4 | 248 | 15.68
T38-18 | 36 | 9.53 | 4.45 | 4.83 | 21.8 | 11.4 | 248 | 28.224
T38-26 | 49 | 9.53 | 4.45 | 4.83 | 21.8 | 11.4 | 248 | 38.416
T38-40 | 41.5 | 9.53 | 4.45 | 4.83 | 21.8 | 11.4 | 248 | 32.536
T38-45 | 65 | 9.53 | 4.45 | 4.83 | 21.8 | 11.4 | 248 | 50.96
T38-52 | 49 | 9.53 | 4.45 | 4.83 | 21.8 | 11.4 | 248 | 38.416
T44-2 | 5.2 | 11.2 | 5.82 | 4.04 | 26.8 | 9.9 | 266 | 4.0768
T44-2/93 | 5.2 | 11.2 | 5.82 | 4.04 | 26.8 | 9.9 | 266 | 4.0768
T44-8 | 18 | 11.2 | 5.82 | 4.04 | 26.8 | 9.9 | 266 | 14.112
T44-8/93 | 18 | 11.2 | 5.82 | 4.04 | 26.8 | 9.9 | 266 | 14.112
T44-18 | 25.5 | 11.2 | 5.82 | 4.04 | 26.8 | 9.9 | 266 | 19.992
T44-26 | 37 | 11.2 | 5.82 | 4.04 | 26.8 | 9.9 | 266 | 29.008
T44-40 | 31 | 11.2 | 5.82 | 4.04 | 26.8 | 9.9 | 266 | 24.304
T44-45 | 46.5 | 11.2 | 5.82 | 4.04 | 26.8 | 9.9 | 266 | 36.456
T44-52 | 35 | 11.2 | 5.82 | 4.04 | 26.8 | 9.9 | 266 | 27.44
T50-2 | 4.9 | 12.7 | 7.7 | 4.83 | 31.9 | 11.2 | 358 | 3.8416
T50-2/93 | 4.9 | 12.7 | 7.7 | 4.83 | 31.9 | 11.2 | 358 | 3.8416
T50-8 | 17.5 | 12.7 | 7.7 | 4.83 | 31.9 | 11.2 | 358 | 13.72
T50-8/93 | 17.5 | 12.7 | 7.7 | 4.83 | 31.9 | 11.2 | 358 | 13.72
T50-18 | 24 | 12.7 | 7.7 | 4.83 | 31.9 | 11.2 | 358 | 18.816
T50-26 | 33 | 12.7 | 7.7 | 4.83 | 31.9 | 11.2 | 358 | 25.872
T50-38 | 37.5 | 12.7 | 7.7 | 4.83 | 31.9 | 11.2 | 358 | 29.4
T50-40 | 29.5 | 12.7 | 7.7 | 4.83 | 31.9 | 11.2 | 358 | 23.128
T50-45 | 44 | 12.7 | 7.7 | 4.83 | 31.9 | 11.2 | 358 | 34.496
T50-52 | 33 | 12.7 | 7.7 | 4.83 | 31.9 | 11.2 | 358 | 25.872
T50-8B | 23 | 12.7 | 7.7 | 6.35 | 31.9 | 14.8 | 471 | 18.032
T50-8B/93 | 23 | 12.7 | 7.7 | 6.35 | 31.9 | 14.8 | 471 | 18.032
T50-18B | 32 | 12.7 | 7.7 | 6.35 | 31.9 | 14.8 | 471 | 25.088
T50-26B | 43.5 | 12.7 | 7.7 | 6.35 | 31.9 | 14.8 | 471 | 34.104
T50-38B | 49.5 | 12.7 | 7.7 | 6.35 | 31.9 | 14.8 | 471 | 38.808
T50-40B | 38.5 | 12.7 | 7.7 | 6.35 | 31.9 | 14.8 | 471 | 30.184
T50-45B | 58 | 12.7 | 7.7 | 6.35 | 31.9 | 14.8 | 471 | 45.472
T50-52B | 43.5 | 12.7 | 7.7 | 6.35 | 31.9 | 14.8 | 471 | 34.104
T50-8C | 28.3 | 12.7 | 7.7 | 8.51 | 31.9 | 20 | 637 | 22.1872
T50-26C | 61 | 12.7 | 7.7 | 8.51 | 31.9 | 20 | 637 | 47.824
T50-26D | 72 | 12.7 | 7.7 | 9.53 | 31.9 | 22.3 | 771 | 56.448
T50-40D | 59 | 12.7 | 7.7 | 9.53 | 31.9 | 22.3 | 771 | 46.256
T50-52D | 66 | 12.7 | 7.7 | 9.53 | 31.9 | 22.3 | 771 | 51.744
T51-8C | 37 | 12.7 | 5.08 | 6.35 | 27.9 | 22.3 | 622 | 29.008
T51-18C | 55 | 12.7 | 5.08 | 6.35 | 27.9 | 22.3 | 622 | 43.12
T51-26C | 83 | 12.7 | 5.08 | 6.35 | 27.9 | 22.3 | 622 | 65.072
T51-40C | 67 | 12.7 | 5.08 | 6.35 | 27.9 | 22.3 | 622 | 52.528
T51-52C | 75 | 12.7 | 5.08 | 6.35 | 27.9 | 22.3 | 622 | 58.8
T60-2 | 6.5 | 15.2 | 8.53 | 5.94 | 37.4 | 18.7 | 699 | 5.096
T60-2/93 | 6.5 | 15.2 | 8.53 | 5.94 | 37.4 | 18.7 | 699 | 5.096
T60-8 | 19 | 15.2 | 8.53 | 5.94 | 37.4 | 18.7 | 699 | 14.896
T60-8/93 | 19 | 15.2 | 8.53 | 5.94 | 37.4 | 18.7 | 699 | 14.896
T60-18 | 34.5 | 15.2 | 8.53 | 5.94 | 37.4 | 18.7 | 699 | 27.048
T60-26 | 50 | 15.2 | 8.53 | 5.94 | 37.4 | 18.7 | 699 | 39.2
T60-38 | 41.5 | 15.2 | 8.53 | 5.94 | 37.4 | 18.7 | 699 | 32.536
T60-40 | 29.5 | 15.2 | 8.53 | 5.94 | 37.4 | 18.7 | 699 | 23.128
T60-52 | 47 | 15.2 | 8.53 | 5.94 | 37.4 | 18.7 | 699 | 36.848
T60-26D | 97 | 15.2 | 8.53 | 11.9 | 37.4 | 37.4 | 1400 | 76.048
T60-52D | 94 | 15.2 | 8.53 | 11.9 | 37.4 | 37.4 | 1400 | 73.696
T68-2 | 5.7 | 17.5 | 9.4 | 4.83 | 42.3 | 17.9 | 779 | 4.4688
T68-2/93 | 5.7 | 17.5 | 9.4 | 4.83 | 42.3 | 17.9 | 779 | 4.4688
T68-8 | 19.5 | 17.5 | 9.4 | 4.83 | 42.3 | 17.9 | 779 | 15.288
T68-8/93 | 19.5 | 17.5 | 9.4 | 4.83 | 42.3 | 17.9 | 779 | 15.288
T68-18 | 29 | 17.5 | 9.4 | 4.83 | 42.3 | 17.9 | 779 | 22.736
T68-26 | 43.5 | 17.5 | 9.4 | 4.83 | 42.3 | 17.9 | 779 | 34.104
T68-38 | 45 | 17.5 | 9.4 | 4.83 | 42.3 | 17.9 | 779 | 35.28
T68-40 | 35 | 17.5 | 9.4 | 4.83 | 42.3 | 17.9 | 779 | 27.44
T68-45 | 53 | 17.5 | 9.4 | 4.83 | 42.3 | 17.9 | 779 | 41.552
T68-52 | 40 | 17.5 | 9.4 | 4.83 | 42.3 | 17.9 | 779 | 31.36
T68A-2 | 7 | 17.5 | 9.4 | 6.35 | 42.3 | 24.2 | 1030 | 5.488
T68-2A/93 | 7 | 17.5 | 9.4 | 6.35 | 42.3 | 24.2 | 1030 | 5.488
T68-8A | 26 | 17.5 | 9.4 | 6.35 | 42.3 | 24.2 | 1030 | 20.384
T68-8A/93 | 26 | 17.5 | 9.4 | 6.35 | 42.3 | 24.2 | 1030 | 20.384
T68-18A | 39.5 | 17.5 | 9.4 | 6.35 | 42.3 | 24.2 | 1030 | 30.968
T68-26A | 58 | 17.5 | 9.4 | 6.35 | 42.3 | 24.2 | 1030 | 45.472
T68-38A | 61 | 17.5 | 9.4 | 6.35 | 42.3 | 24.2 | 1030 | 47.824
T68-40A | 47 | 17.5 | 9.4 | 6.35 | 42.3 | 24.2 | 1030 | 36.848
T68-45A | 71 | 17.5 | 9.4 | 6.35 | 42.3 | 24.2 | 1030 | 55.664
T68-52A | 54 | 17.5 | 9.4 | 6.35 | 42.3 | 24.2 | 1030 | 42.336
T68-2D | 11.4 | 17.5 | 9.4 | 9.53 | 42.3 | 35.8 | 1520 | 8.9376
T68-26D | 87 | 17.5 | 9.4 | 9.53 | 42.3 | 35.8 | 1520 | 68.208
T68-40D | 70 | 17.5 | 9.4 | 9.53 | 42.3 | 35.8 | 1520 | 54.88
T68-52D | 80 | 17.5 | 9.4 | 9.53 | 42.3 | 35.8 | 1520 | 62.72
T72-2 | 12.8 | 18.3 | 7.11 | 6.6 | 40.1 | 34.9 | 1400 | 10.0352
T72-2/93 | 12.8 | 18.3 | 7.11 | 6.6 | 40.1 | 34.9 | 1400 | 10.0352
T72-8 | 36 | 18.3 | 7.11 | 6.6 | 40.1 | 34.9 | 1400 | 28.224
T72-8/93 | 36 | 18.3 | 7.11 | 6.6 | 40.1 | 34.9 | 1400 | 28.224
T72-18 | 60 | 18.3 | 7.11 | 6.6 | 40.1 | 34.9 | 1400 | 47.04
T72-26 | 90 | 18.3 | 7.11 | 6.6 | 40.1 | 34.9 | 1400 | 70.56
T72-40 | 71 | 18.3 | 7.11 | 6.6 | 40.1 | 34.9 | 1400 | 55.664
T72-52 | 82 | 18.3 | 7.11 | 6.6 | 40.1 | 34.9 | 1400 | 64.288
T80-2 | 5.5 | 20.2 | 12.6 | 6.35 | 51.4 | 23.1 | 1190 | 4.312
T80-2/93 | 5.5 | 20.2 | 12.6 | 6.35 | 51.4 | 23.1 | 1190 | 4.312
T80-8 | 18 | 20.2 | 12.6 | 6.35 | 51.4 | 23.1 | 1190 | 14.112
T80-8/93 | 18 | 20.2 | 12.6 | 6.35 | 51.4 | 23.1 | 1190 | 14.112
T80-18 | 31 | 20.2 | 12.6 | 6.35 | 51.4 | 23.1 | 1190 | 24.304
T80-26 | 46 | 20.2 | 12.6 | 6.35 | 51.4 | 23.1 | 1190 | 36.064
T80-38 | 48 | 20.2 | 12.6 | 6.35 | 51.4 | 23.1 | 1190 | 37.632
T80-40 | 39.5 | 20.2 | 12.6 | 6.35 | 51.4 | 23.1 | 1190 | 30.968
T80-45 | 56 | 20.2 | 12.6 | 6.35 | 51.4 | 23.1 | 1190 | 43.904
T80-52 | 42 | 20.2 | 12.6 | 6.35 | 51.4 | 23.1 | 1190 | 32.928
T80-8B | 29.5 | 20.2 | 12.6 | 9.53 | 51.4 | 34.7 | 1780 | 23.128
T80-8B/93 | 29.5 | 20.2 | 12.6 | 9.53 | 51.4 | 34.7 | 1780 | 23.128
T80-18B | 46.5 | 20.2 | 12.6 | 9.53 | 51.4 | 34.7 | 1780 | 36.456
T80-26B | 71,0 | 20.2 | 12.6 | 9.53 | 51.4 | 34.7 | 1780 | 0
T80-38B | 72 | 20.2 | 12.6 | 9.53 | 51.4 | 34.7 | 1780 | 56.448
T80-40B | 59 | 20.2 | 12.6 | 9.53 | 51.4 | 34.7 | 1780 | 46.256
T80-45B | 84 | 20.2 | 12.6 | 9.53 | 51.4 | 34.7 | 1780 | 65.856
T80-52B | 63 | 20.2 | 12.6 | 9.53 | 51.4 | 34.7 | 1780 | 49.392
T80-26D | 92 | 20.2 | 12.6 | 12.7 | 51.4 | 45.3 | 2330 | 72.128
T80-40D | 79 | 20.2 | 12.6 | 12.7 | 51.4 | 45.3 | 2330 | 61.936
T80-52D | 83 | 20.2 | 12.6 | 12.7 | 51.4 | 45.3 | 2330 | 65.072
T90-8 | 30 | 22.9 | 14 | 9.53 | 57.8 | 39.5 | 2280 | 23.52
T90-8/93 | 30 | 22.9 | 14 | 9.53 | 57.8 | 39.5 | 2280 | 23.52
T90-18 | 47 | 22.9 | 14 | 9.53 | 57.8 | 39.5 | 2280 | 36.848
T90-26 | 70 | 22.9 | 14 | 9.53 | 57.8 | 39.5 | 2280 | 54.88
T90-38 | 73 | 22.9 | 14 | 9.53 | 57.8 | 39.5 | 2280 | 57.232
T90-40 | 57 | 22.9 | 14 | 9.53 | 57.8 | 39.5 | 2280 | 44.688
T90-45 | 85 | 22.9 | 14 | 9.53 | 57.8 | 39.5 | 2280 | 66.64
T90-52 | 64 | 22.9 | 14 | 9.53 | 57.8 | 39.5 | 2280 | 50.176
T94-2 | 8.4 | 23.9 | 14.2 | 7.92 | 59.7 | 36.2 | 2160 | 6.5856
T94-2/93 | 8.4 | 23.9 | 14.2 | 7.92 | 59.7 | 36.2 | 2160 | 6.5856
T94-8 | 25 | 23.9 | 14.2 | 7.92 | 59.7 | 36.2 | 2160 | 19.6
T94-8/93 | 25 | 23.9 | 14.2 | 7.92 | 59.7 | 36.2 | 2160 | 19.6
T94-18 | 42 | 23.9 | 14.2 | 7.92 | 59.7 | 36.2 | 2160 | 32.928
T94-26 | 60 | 23.9 | 14.2 | 7.92 | 59.7 | 36.2 | 2160 | 47.04
T94-38 | 65 | 23.9 | 14.2 | 7.92 | 59.7 | 36.2 | 2160 | 50.96
T94-40 | 49 | 23.9 | 14.2 | 7.92 | 59.7 | 36.2 | 2160 | 38.416
T94-45 | 76 | 23.9 | 14.2 | 7.92 | 59.7 | 36.2 | 2160 | 59.584
T94-52 | 57 | 23.9 | 14.2 | 7.92 | 59.7 | 36.2 | 2160 | 44.688
T106-2 | 13.5 | 26.9 | 14.5 | 11.1 | 64.9 | 65.9 | 4280 | 10.584
T106-2/93 | 13.5 | 26.9 | 14.5 | 11.1 | 64.9 | 65.9 | 4280 | 10.584
T106-8 | 45,0 | 26.9 | 14.5 | 11.1 | 64.9 | 65.9 | 4280 | 0
T106-8/93 | 45 | 26.9 | 14.5 | 11.1 | 64.9 | 65.9 | 4280 | 35.28
T106-18 | 70 | 26.9 | 14.5 | 11.1 | 64.9 | 65.9 | 4280 | 54.88
T106-26 | 93 | 26.9 | 14.5 | 11.1 | 64.9 | 65.9 | 4280 | 72.912
T106-28 | 30 | 26.9 | 14.5 | 11.1 | 64.9 | 65.9 | 4280 | 23.52
T106-33 | 40 | 26.9 | 14.5 | 11.1 | 64.9 | 65.9 | 4280 | 31.36
T106-38 | 108 | 26.9 | 14.5 | 11.1 | 64.9 | 65.9 | 4280 | 84.672
T106-40 | 81 | 26.9 | 14.5 | 11.1 | 64.9 | 65.9 | 4280 | 63.504
T106-45 | 125 | 26.9 | 14.5 | 11.1 | 64.9 | 65.9 | 4280 | 98
T106-52 | 95 | 26.9 | 14.5 | 11.1 | 64.9 | 65.9 | 4280 | 74.48
T106-18A | 49 | 26.9 | 14.5 | 7.92 | 64.9 | 46.1 | 3000 | 38.416
T106-26A | 67 | 26.9 | 14.5 | 7.92 | 64.9 | 46.1 | 3000 | 52.528
T106-40A | 58 | 26.9 | 14.5 | 7.92 | 64.9 | 46.1 | 3000 | 45.472
T106-52A | 67 | 26.9 | 14.5 | 7.92 | 64.9 | 46.1 | 3000 | 52.528
T106-18B | 91 | 26.9 | 14.5 | 14.6 | 64.9 | 85.8 | 5570 | 71.344
T106-26B | 124 | 26.9 | 14.5 | 14.6 | 64.9 | 85.8 | 5570 | 97.216
T106-40B | 106 | 26.9 | 14.5 | 14.6 | 64.9 | 85.8 | 5570 | 83.104
T106-52B | 124 | 26.9 | 14.5 | 14.6 | 64.9 | 85.8 | 5570 | 97.216
T124-26 | 58 | 31.6 | 18 | 7.11 | 77.5 | 45.9 | 3550 | 45.472
T130-2 | 11 | 33 | 19.8 | 11.1 | 82.8 | 69.8 | 5780 | 8.624
T130-2/93 | 11 | 33 | 19.8 | 11.1 | 82.8 | 69.8 | 5780 | 8.624
T130-8 | 35 | 33 | 19.8 | 11.1 | 82.8 | 69.8 | 5780 | 27.44
T130-8/93 | 35 | 33 | 19.8 | 11.1 | 82.8 | 69.8 | 5780 | 27.44
T130-18 | 58 | 33 | 19.8 | 11.1 | 82.8 | 69.8 | 5780 | 45.472
T130-26 | 81 | 33 | 19.8 | 11.1 | 82.8 | 69.8 | 5780 | 63.504
T130-28 | 25 | 33 | 19.8 | 11.1 | 82.8 | 69.8 | 5780 | 19.6
T130-33 | 33.5 | 33 | 19.8 | 11.1 | 82.8 | 69.8 | 5780 | 26.264
T130-38 | 90 | 33 | 19.8 | 11.1 | 82.8 | 69.8 | 5780 | 70.56
T130-40 | 69 | 33 | 19.8 | 11.1 | 82.8 | 69.8 | 5780 | 54.096
T130-45 | 105 | 33 | 19.8 | 11.1 | 82.8 | 69.8 | 5780 | 82.32
T130-52 | 79 | 33 | 19.8 | 11.1 | 82.8 | 69.8 | 5780 | 61.936
T130-26A | 41 | 33 | 19.8 | 5.72 | 82.8 | 36.1 | 2990 | 32.144
T130-40A | 34 | 33 | 19.8 | 5.72 | 82.8 | 36.1 | 2990 | 26.656
T131-8 | 52.5 | 33 | 16.3 | 11.1 | 77.2 | 88.5 | 6840 | 41.16
T131-8/93 | 52.5 | 33 | 16.3 | 11.1 | 77.2 | 88.5 | 6840 | 41.16
T131-18 | 79 | 33 | 16.3 | 11.1 | 77.2 | 88.5 | 6840 | 61.936
T131-26 | 116 | 33 | 16.3 | 11.1 | 77.2 | 88.5 | 6840 | 90.944
T131-33 | 46.5 | 33 | 16.3 | 11.1 | 77.2 | 88.5 | 6840 | 36.456
T131-40 | 93 | 33 | 16.3 | 11.1 | 77.2 | 88.5 | 6840 | 72.912
T131-52 | 108 | 33 | 16.3 | 11.1 | 77.2 | 88.5 | 6840 | 84.672
T132-26 | 103 | 33 | 17.8 | 11.1 | 79.6 | 80.5 | 6410 | 80.752
T132-40 | 83 | 33 | 17.8 | 11.1 | 79.6 | 80.5 | 6410 | 65.072
T132-52 | 95 | 33 | 17.8 | 11.1 | 79.6 | 80.5 | 6410 | 74.48
T141-26 | 75 | 35.9 | 22.4 | 10.5 | 91.4 | 67.4 | 6160 | 58.8
T141-40 | 60 | 35.9 | 22.4 | 10.5 | 91.4 | 67.4 | 6160 | 47.04
T141-52 | 69 | 35.9 | 22.4 | 10.5 | 91.4 | 67.4 | 6160 | 54.096
T150-26 | 96 | 38.4 | 21.5 | 11.1 | 93.8 | 88.7 | 8310 | 75.264
T150-40 | 78 | 38.4 | 21.5 | 11.1 | 93.8 | 88.7 | 8310 | 61.152
T150-52 | 89 | 38.4 | 21.5 | 11.1 | 93.8 | 88.7 | 8310 | 69.776
T150-26A | 66 | 38.4 | 21.5 | 8.26 | 93.8 | 65.7 | 6160 | 51.744
T150-38A | 74.5 | 38.4 | 21.5 | 8.26 | 93.8 | 65.7 | 6160 | 58.408
T150-45A | 84 | 38.4 | 21.5 | 8.26 | 93.8 | 65.7 | 6160 | 65.856
T157-2 | 14 | 39.9 | 24.1 | 14.5 | 101 | 106 | 10700 | 10.976
T157-2/93 | 14 | 39.9 | 24.1 | 14.5 | 101 | 106 | 10700 | 10.976
T157-8 | 35 | 39.9 | 24.1 | 14.5 | 101 | 106 | 10700 | 27.44
T157-8/93 | 35 | 39.9 | 24.1 | 14.5 | 101 | 106 | 10700 | 27.44
T157-18 | 58 | 39.9 | 24.1 | 14.5 | 101 | 106 | 10700 | 45.472
T157-26 | 81 | 39.9 | 24.1 | 14.5 | 101 | 106 | 10700 | 63.504
T157-28 | 25 | 39.9 | 24.1 | 14.5 | 101 | 106 | 10700 | 19.6
T157-33 | 33.5 | 39.9 | 24.1 | 14.5 | 101 | 106 | 10700 | 26.264
T157-38 | 90 | 39.9 | 24.1 | 14.5 | 101 | 106 | 10700 | 70.56
T157-40 | 69 | 39.9 | 24.1 | 14.5 | 101 | 106 | 10700 | 54.096
T157-45 | 105 | 39.9 | 24.1 | 14.5 | 101 | 106 | 10700 | 82.32
T157-52 | 79 | 39.9 | 24.1 | 14.5 | 101 | 106 | 10700 | 61.936
T175-2 | 15 | 44.5 | 27.2 | 16.5 | 112 | 134 | 15000 | 11.76
T175-18 | 82 | 44.5 | 27.2 | 16.5 | 112 | 134 | 15000 | 64.288
T175-26 | 105 | 44.5 | 27.2 | 16.5 | 112 | 134 | 15000 | 82.32
T175-40 | 90 | 44.5 | 27.2 | 16.5 | 112 | 134 | 15000 | 70.56
T175-52 | 105 | 44.5 | 27.2 | 16.5 | 112 | 134 | 15000 | 82.32
T184-2 | 24 | 46.7 | 24.1 | 18 | 112 | 188 | 21000 | 18.816
T184-2/93 | 24 | 46.7 | 24.1 | 18 | 112 | 188 | 21000 | 18.816
T184-8 | 72 | 46.7 | 24.1 | 18 | 112 | 188 | 21000 | 56.448
T184-8/93 | 72 | 46.7 | 24.1 | 18 | 112 | 188 | 21000 | 56.448
T184-18 | 116 | 46.7 | 24.1 | 18 | 112 | 188 | 21000 | 90.944
T184-26 | 169 | 46.7 | 24.1 | 18 | 112 | 188 | 21000 | 132.496
T184-28 | 51 | 46.7 | 24.1 | 18 | 112 | 188 | 21000 | 39.984
T184-33 | 70 | 46.7 | 24.1 | 18 | 112 | 188 | 21000 | 54.88
T184-40 | 143 | 46.7 | 24.1 | 18 | 112 | 188 | 21000 | 112.112
T184-52 | 159 | 46.7 | 24.1 | 18 | 112 | 188 | 21000 | 124.656
T200-2 | 12 | 50.8 | 31.8 | 14 | 130 | 127 | 16400 | 9.408
T200-2/93 | 12 | 50.8 | 31.8 | 14 | 130 | 127 | 16400 | 9.408
T200-8 | 42.5 | 50.8 | 31.8 | 14 | 130 | 127 | 16400 | 33.32
T200-8/93 | 42,5 | 50.8 | 31.8 | 14 | 130 | 127 | 16400 | 0
T200-18 | 67,0 | 50.8 | 31.8 | 14 | 130 | 127 | 16400 | 0
T200-26 | 92 | 50.8 | 31.8 | 14 | 130 | 127 | 16400 | 72.128
T200-33 | 37 | 50.8 | 31.8 | 14 | 130 | 127 | 16400 | 29.008
T200-40 | 79 | 50.8 | 31.8 | 14 | 130 | 127 | 16400 | 61.936
T200-52 | 92 | 50.8 | 31.8 | 14 | 130 | 127 | 16400 | 72.128
T200-2B | 21.8 | 50.8 | 31.8 | 25.4 | 130 | 232 | 30000 | 17.0912
T200-2B/93 | 21.8 | 50.8 | 31.8 | 25.4 | 130 | 232 | 30000 | 17.0912
T200-8B | 78,5 | 50.8 | 31.8 | 25.4 | 130 | 232 | 30000 | 0
T200-8B/93 | 78,5 | 50.8 | 31.8 | 25.4 | 130 | 232 | 30000 | 0
T200-18B | 120,0 | 50.8 | 31.8 | 25.4 | 130 | 232 | 30000 | 0
T200-26B | 160 | 50.8 | 31.8 | 25.4 | 130 | 232 | 30000 | 125.44
T200-40B | 142 | 50.8 | 31.8 | 25.4 | 130 | 232 | 30000 | 111.328
T200-52B | 155 | 50.8 | 31.8 | 25.4 | 130 | 232 | 30000 | 121.52
T201-18 | 164 | 50.8 | 24.1 | 22.2 | 118 | 281 | 33200 | 128.576
T201-26 | 224 | 50.8 | 24.1 | 22.2 | 118 | 281 | 33200 | 175.616
T201-40 | 194 | 50.8 | 24.1 | 22.2 | 118 | 281 | 33200 | 152.096
T201-52 | 224 | 50.8 | 24.1 | 22.2 | 118 | 281 | 33200 | 175.616
T224-26C | 155 | 57.2 | 31.8 | 19.1 | 140 | 231 | 32200 | 121.52
T224-52C | 155 | 57.2 | 31.8 | 19.1 | 140 | 231 | 32200 | 121.52
T225-2 | 12 | 57.2 | 35.7 | 14 | 146 | 142 | 20700 | 9.408
T225-2/93 | 12 | 57.2 | 35.7 | 14 | 146 | 142 | 20700 | 9.408
T225-8 | 42.5 | 57.2 | 35.7 | 14 | 146 | 142 | 20700 | 33.32
T225-8/93 | 42.5 | 57.2 | 35.7 | 14 | 146 | 142 | 20700 | 33.32
T225-18 | 67 | 57.2 | 35.7 | 14 | 146 | 142 | 20700 | 52.528
T225-26 | 98 | 57.2 | 35.7 | 14 | 146 | 142 | 20700 | 76.832
T225-28 | 28 | 57.2 | 35.7 | 14 | 146 | 142 | 20700 | 21.952
T225-33 | 37 | 57.2 | 35.7 | 14 | 146 | 142 | 20700 | 29.008
T225-40 | 78 | 57.2 | 35.7 | 14 | 146 | 142 | 20700 | 61.152
T225-52 | 92 | 57.2 | 35.7 | 14 | 146 | 142 | 20700 | 72.128
T225-2B | 21.5 | 57.2 | 35.7 | 25.4 | 146 | 259 | 37800 | 16.856
T225-2B/93 | 21.5 | 57.2 | 35.7 | 25.4 | 146 | 259 | 37800 | 16.856
T225-26B | 160 | 57.2 | 35.7 | 25.4 | 146 | 259 | 37800 | 125.44
T225-52B | 155 | 57.2 | 35.7 | 25.4 | 146 | 259 | 37800 | 121.52
T249-26 | 203 | 63.5 | 35.7 | 25.4 | 156 | 336 | 52300 | 159.152
T249-52 | 203 | 63.5 | 35.7 | 25.4 | 156 | 336 | 52300 | 159.152
T250-18 | 177 | 63.5 | 31.8 | 25.4 | 150 | 384 | 57400 | 138.768
T250-26 | 242 | 63.5 | 31.8 | 25.4 | 150 | 384 | 57400 | 189.728
T250-40 | 194 | 63.5 | 31.8 | 25.4 | 150 | 384 | 57400 | 152.096
T250-52 | 242 | 63.5 | 31.8 | 25.4 | 150 | 384 | 57400 | 189.728
T300-2 | 11.4 | 77.2 | 49 | 12.7 | 198 | 168 | 33400 | 8.9376
T300-2/93 | 11.4 | 77.2 | 49 | 12.7 | 198 | 168 | 33400 | 8.9376
T300-8 | 37 | 77.2 | 49 | 12.7 | 198 | 168 | 33400 | 29.008
T300-8/93 | 37 | 77.2 | 49 | 12.7 | 198 | 168 | 33400 | 29.008
T300-18 | 58 | 77.2 | 49 | 12.7 | 198 | 168 | 33400 | 45.472
T300-26 | 80 | 77.2 | 49 | 12.7 | 198 | 168 | 33400 | 62.72
T300-28 | 23 | 77.2 | 49 | 12.7 | 198 | 168 | 33400 | 18.032
T300-33 | 34.5 | 77.2 | 49 | 12.7 | 198 | 168 | 33400 | 27.048
T300-40 | 71 | 77.2 | 49 | 12.7 | 198 | 168 | 33400 | 55.664
T300-52 | 80 | 77.2 | 49 | 12.7 | 198 | 168 | 33400 | 62.72
T300-2D | 22.8 | 77.2 | 49 | 25.4 | 198 | 368 | 67000 | 17.8752
T300-2D/93 | 22.8 | 77.2 | 49 | 25.4 | 198 | 368 | 67000 | 17.8752
T300-26D | 160 | 77.2 | 49 | 25.4 | 198 | 368 | 67000 | 125.44
T300-28D | 46 | 77.2 | 49 | 25.4 | 198 | 368 | 67000 | 36.064
T300-33D | 69 | 77.2 | 49 | 25.4 | 198 | 368 | 67000 | 54.096
T300-40D | 142 | 77.2 | 49 | 25.4 | 198 | 368 | 67000 | 111.328
T300-52D | 160 | 77.2 | 49 | 25.4 | 198 | 368 | 67000 | 125.44
T400-2 | 18 | 102 | 57.2 | 16.5 | 250 | 346 | 86400 | 14.112
T400-2/93 | 18 | 102 | 57.2 | 16.5 | 250 | 346 | 86400 | 14.112
T400-8 | 60 | 102 | 57.2 | 16.5 | 250 | 346 | 86400 | 47.04
T400-8/93 | 60 | 102 | 57.2 | 16.5 | 250 | 346 | 86400 | 47.04
T400-18 | 96 | 102 | 57.2 | 16.5 | 250 | 346 | 86400 | 75.264
T400-19 | 96 | 102 | 57.2 | 16.5 | 250 | 346 | 86400 | 75.264
T400-26 | 131 | 102 | 57.2 | 16.5 | 250 | 346 | 86400 | 102.704
T400-28 | 40.5 | 102 | 57.2 | 16.5 | 250 | 346 | 86400 | 31.752
T400-30 | 40.5 | 102 | 57.2 | 16.5 | 250 | 346 | 86400 | 31.752
T400-33 | 55 | 102 | 57.2 | 16.5 | 250 | 346 | 86400 | 43.12
T400-34 | 55 | 102 | 57.2 | 16.5 | 250 | 346 | 86400 | 43.12
T300-35 | 55 | 102 | 57.2 | 16.5 | 250 | 346 | 86400 | 43.12
T400-40 | 115 | 102 | 57.2 | 16.5 | 250 | 346 | 86400 | 90.16
T400-52 | 131 | 102 | 57.2 | 16.5 | 250 | 346 | 86400 | 102.704
T400-26B | 205 | 102 | 57.2 | 25.4 | 250 | 535 | 133000
T400-2D | 36 | 102 | 57.2 | 33 | 250 | 685 | 171000 | 28.224
T400-2D/93 | 36 | 102 | 57.2 | 33 | 250 | 685 | 171000 | 28.224
T400-14D | 45.5 | 102 | 57.2 | 33 | 250 | 685 | 171000 | 35.672
T400-26D | 262 | 102 | 57.2 | 33 | 250 | 685 | 171000 | 205.408
T400-28D | 81 | 102 | 57.2 | 33 | 250 | 685 | 171000 | 63.504
T400-30D | 81 | 102 | 57.2 | 33 | 250 | 685 | 171000 | 63.504
T400-33D | 110 | 102 | 57.2 | 33 | 250 | 685 | 171000 | 86.24
T400-34D | 110 | 102 | 57.2 | 33 | 250 | 685 | 171000 | 86.24
T300-35D | 110 | 102 | 57.2 | 33 | 250 | 685 | 171000 | 86.24
T400-40D | 230 | 102 | 57.2 | 33 | 250 | 685 | 171000 | 180.32
T520-2 | 20 | 138 | 78.2 | 20.3 | 331 | 524 | 173000 | 15.68
T520-2/93 | 20 | 138 | 78.2 | 20.3 | 331 | 524 | 173000 | 15.68
T520-8 | 65 | 138 | 78.2 | 20.3 | 331 | 524 | 173000 | 50.96
T520-8/93 | 65 | 138 | 78.2 | 20.3 | 331 | 524 | 173000 | 50.96
T520-26 | 149 | 138 | 78.2 | 20.3 | 331 | 524 | 173000 | 116.816
T520-28 | 45 | 138 | 78.2 | 20.3 | 331 | 524 | 173000 | 35.28
T520-30 | 45 | 138 | 78.2 | 20.3 | 331 | 524 | 173000 | 35.28
T520-33 | 65 | 138 | 78.2 | 20.3 | 331 | 524 | 173000 | 50.96
T520-34 | 65 | 138 | 78.2 | 20.3 | 331 | 524 | 173000 | 50.96
T520-35 | 65 | 138 | 78.2 | 20.3 | 331 | 524 | 173000 | 50.96
T520-40 | 119 | 138 | 78.2 | 20.3 | 331 | 524 | 173000 | 93.296
T520-52 | 137 | 138 | 78.2 | 20.3 | 331 | 524 | 173000 | 107.408
T520-28D | 45 | 138 | 78.2 | 40.6 | 331 | 1050 | 347000 | 35.28
T520-30D | 45 | 138 | 78.2 | 40.6 | 331 | 1050 | 347000 | 35.28
T520-33D | 65 | 138 | 78.2 | 40.6 | 331 | 1050 | 347000 | 50.96
T520-34D | 65 | 138 | 78.2 | 40.6 | 331 | 1050 | 347000 | 50.96
T520-35D | 119 | 138 | 78.2 | 40.6 | 331 | 1050 | 347000 | 93.296
T520-40D | 137 | 138 | 78.2 | 40.6 | 331 | 1050 | 347000 | 107.408
T650-2 | 58 | 165 | 88.9 | 50.8 | 399 | 1840 | 734000 | 45.472
T650-2/93 | 58 | 165 | 88.9 | 50.8 | 399 | 1840 | 734000 | 45.472
T650-8 | 200 | 165 | 88.9 | 50.8 | 399 | 1840 | 734000 | 156.8
T650-8/93 | 200 | 165 | 88.9 | 50.8 | 399 | 1840 | 734000 | 156.8
T650-26 | 434 | 165 | 88.9 | 50.8 | 399 | 1840 | 734000 | 340.256
T650-28 | 127 | 165 | 88.9 | 50.8 | 399 | 1840 | 734000 | 99.568
T650-30 | 127 | 165 | 88.9 | 50.8 | 399 | 1840 | 734000 | 99.568
T650-33 | 191 | 165 | 88.9 | 50.8 | 399 | 1840 | 734000 | 149.744
T650-34 | 191 | 165 | 88.9 | 50.8 | 399 | 1840 | 734000 | 149.744
T650-35 | 191 | 165 | 88.9 | 50.8 | 399 | 1840 | 734000 | 149.744
T650-40 | 376 | 165 | 88.9 | 50.8 | 399 | 1840 | 734000 | 294.784
T650-52 | 405 | 165 | 88.9 | 50.8 | 399 | 1840 | 734000 | 317.52
Note on B2: Задаем количество витков, получаем итоговую индуктивность в столбце «I»

## Описание Материалов
Описание материалов
-2 -2/93 имеет высокую стабильность проницаемости при значительных токах подмагничивания. Является недорогой альтернативой смеси -2 в применениях, некритичных к потерям на высоких частотах. -8 Этот материал имеет наименьшие потери среди всех марок и наилучшую стабильность проницаемости при больших токах подмагничивания. Отличный материал для высокочастотных применений, самый дорогой из перечисленных марок. -8/93 Недорогой вариант материала -8 с более высоким уровнем потерь. Стабильность проницаемости и прочие параметры идентичны параметрам материала -8 -14 Аналогичен смеси -2, имеет незначительно более высокую проницаемость. -18 Умеренные потери, как у материала -8, при более высокой проницаемости и невысокой стоимости. -19 Недорогая альтернатива смеси -18 с незначительно большими потерями. -26 Самая популярная среди смесей общего назначения. Широко используется в различных дросселях ИИП. В последнее время заменяется материалом -52 -28/-30 Высокая стабильность проницаемости, умеренная цена и низкая проницаемость позволяют использовать эти материалы при разработке дросселей для источников бесперебойного электропитания (ИБЭП) большой мощности. -33/-34/-35 Недорогая альтернатива смеси -8 для применений, не критичных к уровню потерь на высоких частотах. Хорошая стабильность при значительном подмагничивании постоянным током. -40 Самый дешёвый из материалов. Имеет характеристики, идентичные смеси -26. Популярен в крупных типоразмерах. -45 Имеет самую высокую начальную проницаемость. Подобен материалу -52 при более высоком значении потерь. -52 Аналогичен популярному материалу -26, но имеет меньшие потери на высоких частотах. Рекомендуется для применения в новых разработках.